## Techn specifikace
LŮŽKOVINY | Počet ks
Druh lůžkovin |  | Provedení | Materiál | Rozměry | Plošná hmotnost (min) | Srážlivost osnova/útek (%) | Vazba | Dostava/jemnost příze (tex) | Praní | Stálobarevnost praní/otěr (min) | Pozn.
Ložní souprava | 100 | Hladký tisk | 100% bavlna | 70 x 90 /140 x 200cm | 145 g/m2 | 7/5 | plátnová | 29,5x29,5 / 24x24 | 60°C | 4/4 | tisk, reaktivním barvami, dodáváno s přídavkem na srážení
Prostěradlo | 100 | Bílá hladká | 100% bavlna | 150x250cm nebo dle specifikace | 145 g/m2 | 7/5 | plátnová | 29,5x29,5 / 24x24 | 95°C | 4/4 | dodáváno s přídavkem na srážení
Potah matrace tmavá | 150 | Prošitý, podložený rounem a netkanou textilí se zipem do "L"; tmavé provedení potahu např. šedá | 100% polyesterové mikrovlákno/polyesterové rouno | 90x200x18 | x | x | x | x | min 40 °C | x | Možnost značení etiketami, možnost zadání atypickách rozměrů.
PLNĚNÉ PRODUKTY (přikrývky a polštáře)
Druh |  | Provedení | Materiál výplň | Rozměry | Materiál potah | Celková hmotnost | Praní |  | Pozn.
Polštář | 150 | s vakem | 100% polyesterové, kuličkové rouno | 70 x 90 cm | 100% polyesterové mikrovlákno | min. 1270g | min 95 °C | Vnější vak/povlak musí být z obou stran vrstvený (netkaná textilie, rouno, vrchní materiál) a prošívaný se zipem pro doplňování výplně. Výplň ve vaku z netkané textilie, vak se zipem pro doplňování. Povinnost dodávat samostatnou výpň na doplnění a samostantý povlak.
Přikrývka | 100 | prošívaná | 100% polyesterové rouno | 140 x 200 cm | 100% polyesterové mikrovlákno | min.1500g | min 60 °C | Prošívaný potah. Provedení vhodné pro průmyslové praní.
MATRACE
Druh |  | Min nosnost | Provedení | Jádro matrace | Rozměry | Počet zón (min) | Materiál potah | Provedení potah | Praní potah |  | Pozn.
Matrace | 50 | 120 kg | taštičková | taštičková pružina, min.250ks taštiček/m2, pr.drátu pružiny 1,8/1,6mm | 200x90x18 | 5 | 100% polyesterové mikrovlákno | Prošitý, podložený rounem se zipem do "L" | min 40 °C | Možnost značení etiketami, možnost zadání atypickách rozměrů. Povinnost dodání samostatných potahů

## Ceník
Příloha č. 2 ZD
Ceník poptávaného zboží
Dílčí veřejná zakázka:
| Kupující | Vysoká škola ekonomická v Praze
| Pověřené pracoviště: | Správa účelových zařízení VŠE v Praze
| Sídlo: | Jeseniova 2769/208, 130 00 Praha
| IČO | 613 84 399
a) Identifikační údaje prodávajícího
Název/jméno:
sídlo:
IČO:
DIČ:
telefon:
e-mail:
P. č. | Poptávané zboží | počet kusů | cena za kus [v Kč bez DPH] | celkem [v Kč bez DPH] | výše DPH [21 %, v Kč] | celkem [v Kč včetně DPH]
1 | Ložní souprava | 100 | 0 | 0 | 0 | 0
2 | Prostěradlo | 100 | 0 | 0 | 0 | 0
3 | Potah matrace bílá | 150 | 0 | 0 | 0 | 0
4 | Polštář | 150 | 0 | 0 | 0 | 0
5 | Přikrývka | 100 | 0 | 0 | 0 | 0
6 | Matrace | 50
7
8 | Dopravné |  | 0 | 0 | 0 | 0
| celková nabídková cena |  |  | 0 |  | 0